## 商品一覧
HKS商品一覧 |  |  |  |  | 2021年
カテゴリー | NO. | 名称 | 特徴１ | 特徴２ | 画像
デービーボンド | ＳＣ-４０２９ （クロロプレン系接着剤） | 透水マット用接着剤 デービーボンド ＳＣ-４０２９ 擁壁用透水マット接着剤(擁壁用透水マット協会 承認済) | デービーボンド ＳＣ-４０２９は 擁壁用透水マット協会に承認された接着剤です。 防草シートの接着に使用するＤＢ-６１１は缶タイプです。 | ・初期強度が優れています。 ・耐熱性に優れています。 ・トルエン、キシレンを使用していません。
|  |  | 不織布とコンクリートの接着に使用され、優れた初期接着と耐熱性を発揮します。 トルエン、キシレンは一切使用していない為、 環境と人体への影響を考慮されている商品です。 無駄なく使用できるカードリッジタイプになります。 安心してご提供できる実績あるお勧めの製品で、当社は専属代理店になっております。 （製造：ダイアボンド工業株式会社） | 建材土木用コンクリート、木材、ゴム、フェルトなどの貼り合わせに最適
| ＤＢ-６１１ （クロロプレン系接着剤） | 防草シート用接着剤 デービーボンド ＤＢ-６１１ | 防草シートと縁石や壁面などの接着に使用されます。 優れた速乾性で初期の接着強度に優れています。 こちらも多くの施工にご利用頂いております。 壁面とシート、縁石とシート、シートとシートの接着に ご使用いただけます | 金属、ゴム、樹脂製品（PPを除く）、不織布など幅広い素材の接着に適した接着剤で、作業性、接着性能のバランスに優れており、熱再活性による接着も可能です。
上記以外にも不織布と塩ビシートの張り合わせに使用され長年の実績がある商品もございます
| ＤＢ-１８４０ DB-1880 ニトリルゴム系接着剤 | ＤＢ-１８４０１８８０ 【クシ目ゴテ刷毛タイプ接着剤】 | 耐油性、耐候性に優れ軟質塩ビシートの張り合わせに有効 | 屋上塩ビシート防水工事に最適
| ＤＢ-１８４５ ニトリルゴム系接着剤 | ＤＢ-１８４５【スプレータイプ】 河川遮水シート用接着剤 (不織布とシートの接着) | スプレー距離が50～100㎝で吹付をしてもくものす状にならず ビート状にスプレー可能。タックも比較的長いタイプです | 軟質塩ビシート、再生塩ビシート、加流ゴム（天然ゴム、NBR、CR、SBR）、金属、プラスチック、ウレタンフォーム、フェルト、コンクリート、スレート ※テフロン、PE、PPQは不可
| ＤＢ-１９００ ウレタン系接着剤 | ＤＢ-１９００ 【熱可塑性ウレタンゴムを主成分とする接着剤】 | 特に軟質塩ビ用に開発。 一液での使用も可能ですが高耐熱を必要とする部位には硬化剤を 併用することにより充分な耐熱が確保できます
| ＤＢ-７５００ EVA樹脂エマルジョン | ＤＢ-７５００【エマルジョンタイプ】 | ＥＶＡを主成分とした水性接着剤 塩ビシート、合板、フェルト等の接着に優れています | 被着体の一方が吸収性のものでウエット貼りに最適。 塩ビシート、合板、石膏ボード、紙、フェルトなど
| DB-1600 （クロロプレン系接着剤） | 広範囲の材質に貼り合わせ可能 | 多様な荷姿にて出荷可能 15gチューブ、200ccチューブ、１kg缶、３kg缶、15kg缶 | 非常に優れた接着力。 耐熱性、老化性を有し、広い範囲の材質に対して 接着性が優れています。 自動車、製靴、造船、電機などの諸工業に広く採用されています。
詳しくは総合カタログをご用意しておりますのでお気軽にお問合せください
弊社では多種多様な接着施工に対応するべくダイヤボンド工業株式会社様との共同開発を進めています。